## 位移电压曲线Travel & Voltage
位移与电压曲线/Displacement vs Voltage Curve
|  | 电压Voltage (V) | 开环Open-loop | 闭环/Closed-loop
|  |  | 位移Displacement (µm) | 位移Displacement (µm)
|  | 0 | -38.8332 | -45.0094
www.coremorrow.com | 微信服务号/Wechat | 12 | -33.0616 | -36.0422
|  | 24 | -26.1732 | -27.0502
|  | 36 | -18.2968 | -18.033
|  | 48 | -9.5254 | -9.0172
|  | 60 | 0 | 0
测试环境/Test Condition |  | 72 | 10.1702 | 9.0034
型号/Model | P16.XY100S | 84 | 20.827 | 18.0162
测试温度/Temperature | 20℃，31%RH | 96 | 31.8608 | 27.0238
负载/Load | 空载Unloaded | 108 | 43.0998 | 36.0372
电压范围/Voltage | 0~120V | 120 | 54.4398 | 45.059
|  | 108 | 48.193 | 35.9576
|  | 96 | 40.8748 | 26.8804
|  | 84 | 32.6064 | 17.8322
免责声明:该数据为典型数据,仅供参考。不同批次的产品，性能数据会略有不同。 DISCLAIMER: The data here are typical, only for reference. Some variations will occur for different batch. |  | 72 | 23.5704 | 8.8014
|  | 60 | 13.9022 | -0.2012
|  | 48 | 3.8042 | -9.2024
|  | 36 | -6.5702 | -18.1828
|  | 24 | -17.0408 | -27.1568
|  | 12 | -27.4682 | -36.1036
若有疑问，请与我们联系。Any question, please contact us. info@coremorrow.com，+86-0451-86268790。 |  | 0 | -37.597 | -45.0304
版权所有：哈尔滨芯明天科技有限公司 Copyright@Harbin Core Tomorrow Science and Technology Co.,Ltd.

## 谐频与负载Freq vs Load
谐振频率曲线/Resonant frequency Curve
|  | 负载Load[g] | X谐振频率Resonant frequency (Hz) | Y谐振频率Resonant frequency (Hz)
|  | 0 | 389 | 389
www.coremorrow.com | 微信服务号/Wechat | 50 | 243 | 243
|  | 100 | 191 | 191
|  | 200 | 143 | 143
|  | 300 | 120 | 120
|  | 500 | 94 | 94
测试环境/Test Condition |  | 600 | 86 | 86
型号/Model | P16.XY100S | 700 | 80 | 80
测试温度/Temperature | 20℃，31%RH | 1000 | 67 | 67
|  | 1200 | 62 | 62
|  | 1500 | 55 | 55
免责声明:该数据为典型数据,仅供参考。不同批次的产品，性能数据会略有不同。 DISCLAIMER: The data here are typical, only for reference. Some variations will occur for different batch.
若有疑问，请与我们联系。Any question, please contact us. info@coremorrow.com，+86-0451-86268790。
版权所有：哈尔滨芯明天科技有限公司 Copyright@Harbin Core Tomorrow Science and Technology Co.,Ltd.

## 线性度Linearity
线性度/Linearity
|  | 控制输入Control input（V） | 输出位移Displacement（μm） | 偏差位移Deviation（μm） | 线性度Linearity（%F.S.）
|  | 0 | 0 | 0 | 0
|  | 1 | 8.9672 | -0.03964 | -0.044011
www.coremorrow.com | 微信服务号/Wechat | 2 | 17.9592 | -0.05448 | -0.06048736
|  | 3 | 26.9764 | -0.04412 | -0.04898499
|  | 4 | 35.9922 | -0.03516 | -0.039037
|  | 5 | 45.0094 | -0.0248 | -0.02753463
|  | 6 | 54.0128 | -0.02824 | -0.03135395
测试环境/Test Condition |  | 7 | 63.0256 | -0.02228 | -0.02473676
型号/Model | P16.XY100S | 8 | 72.0332 | -0.02152 | -0.02389295
测试温度/Temperature | 20℃，31%RH | 9 | 81.0466 | -0.01496 | -0.0166096
负载/Load | 空载Unloaded | 10 | 90.0684 | 0 | 0
电压范围/Voltage | 0~120V
免责声明:该数据为典型数据,仅供参考。不同批次的产品，性能数据会略有不同。 DISCLAIMER: The data here are typical, only for reference. Some variations will occur for different batch.
若有疑问，请与我们联系。Any question, please contact us. info@coremorrow.com，+86-0451-86268790。
版权所有：哈尔滨芯明天科技有限公司 Copyright@Harbin Core Tomorrow Science and Technology Co.,Ltd.